## 2W-220W
Type型号 | Power功率 | Module Size总尺寸 | Glass size玻璃尺寸 | Weight重量 | Specification规格
[5 empty] | Max-Power最大功率 | Max-Power Voltage最大电压 | Max-Power Current最大电流 | Open-Circuit Voltage最大开路电压 | Short-circuit Current最大开路电流
Module | W | mm | mm | Kg | W | V | A | V | A
RHM-280D | 280 | 1930*980*50 | 1924*974 | 19 | 280 | 36 | 7.78 | 43.2 | 8.55
RHM-270D | 270 |  |  |  | 270 | 36 | 7.5 | 43.2 | 8.25
RHM-260D | 260 |  |  |  | 260 | 36 | 7.23 | 43.2 | 7.95
RHM-220D | 220 | 1450*980*35 | 1444*974 | 17 | 220 | 27.4 | 8.03 | 32.88 | 8.83
RHM-210D | 210 |  |  |  | 210 | 27.3 | 7.7 | 32.76 | 8.46
RHM-200D | 200 |  |  |  | 200 | 27.22 | 7.35 | 32.67 | 8.08
RHM-180D | 180 | 1580*808*35 | 1574*802 | 15 | 180 | 36.36 | 4.95 | 43.64 | 5.45
RHM-175D | 175 |  |  |  | 175 | 36.15 | 4.84 | 43.38 | 5.33
RHM-170D | 170 |  |  |  | 170 | 36 | 4.72 | 43.2 | 5.19
RHM-165D | 165 |  |  |  | 165 | 36 | 4.58 | 43.2 | 5.04
RHM-160D | 160 |  |  |  | 160 | 36 | 4.45 | 43.2 | 4.88
RHM-150D | 150 | 1480*670*35 | 1476*664 | 13 | 150 | 18 | 8.34 | 21.6 | 9.16
RHM-140D | 140 |  |  |  | 140 | 18 | 7.78 | 21.6 | 8.55
RHM-130D | 130 |  |  |  | 130 | 18 | 7.23 | 21.6 | 7.94
RHM-120D | 120 |  |  |  | 120 | 18 | 6.67 | 21.6 | 7.34
RHM-90D | 90 | 1196*534*35 | 1189*528 | 8 | 90 | 18.72 | 4.81 | 22.46 | 5.28
RHM-85D | 85 |  |  |  | 85 | 18 | 4.72 | 21.6 | 5.2
RHM-80D | 80 |  |  |  | 80 | 18 | 4.44 | 21.6 | 4.88
RHM-75D | 75 |  |  |  | 75 | 18 | 4.16 | 21.6 | 4.58
RHM-60D | 60 | 810*534*35 | 804*528 | 6.5 | 60 | 18 | 3.33 | 21.6 | 3.6
RHM-55D | 55 |  |  |  | 55 | 18 | 3.05 | 21.6 | 3.36
RHM-50D | 50 |  |  |  | 50 | 18 | 2.78 | 21.6 | 3.05
RHM-40D | 40 | 610*534*35 | 605*528 | 4.5 | 40 | 18 | 2.23 | 21.6 | 2.44
RHM-38D | 38 |  |  |  | 38 | 18 | 2.12 | 21.6 | 2.32
RHM-30D | 30 | 532*418*23 | 527*413 | 3 | 30 | 18 | 1.66 | 21.6 | 1.83
RHM-28D | 28 |  |  |  | 28 | 18 | 1.56 | 21.6 | 1.71
RHM-25D | 25 |  |  |  | 25 | 18 | 1.38 | 21.6 | 1.53
RHM-20D | 20 | 405*423*23 | 400*418 | 2.1 | 20 | 18 | 1.12 | 21.6 | 1.24
RHM-18D | 18 |  |  |  | 18 | 18 | 1 | 21.6 | 1.16
RHM-15D | 15 | 420*281*18 | 415*276 | 1.5 | 15 | 18 | 0.84 | 21.6 | 0.92
RHM-12D | 12 | 341*280*18 | 337*276 | 1.3 | 12 | 18 | 0.67 | 21.6 | 0.74
RHM-10D | 10 |  |  |  | 10 | 18 | 0.56 | 21.6 | 0.62
RHM-8D | 8 | 285*280*18 | 280*276 | 1 | 8 | 18 | 0.45 | 21.6 | 0.5
RHM-6D | 6 | 204*280*18 | 200*276 | 0.8 | 6 | 18 | 0.34 | 21.6 | 0.37
RHM-5D | 5 |  |  |  | 5 | 18 | 0.28 | 21.6 | 0.3
RHM-4D | 4 | 260*154*18 | 256*150 | 0.5 | 4 | 9 | 0.45 | 10.8 | 0.48
RHM-3D | 3 | 224*146*18 | 220*142 | 0.4 | 3 | 9 | 0.23 | 10.8 | 0.36
RHM-2D | 2 | 150*150*18 | 146*146 | 0.3 | 2 | 9 | 0.28 | 8.4 | 0.25
*Data under standard testing conditions(STC) : 1000W/m2, AM1.5, 25℃.
数据测试环境：1000W/m2, AM1.5, 25℃.

## 160W-180W
TEM NO 货号 | RHM-160D | RHM-165D |  | RHM-170D | RHM-175D |  | RHM-180D
MONO（单晶） | Mono | Mono |  | Mono | Mono |  | Mono
Maximum power (Wp) （最大功率） | 160wp | 165Wp |  | 170wp | 175wp |  | 180wp
Maximum power voltage (V) （最大工作电压） | 35.7 | 36 |  | 36 | 36.15 |  | 36.36
Maximum power current (A) （最大工作电流） | 4.49 | 4.58 |  | 4.72 | 4.84 |  | 4.95
Open circuit voltage (V) （开路电压） | 42.84 | 43.2 |  | 43.2 | 43.38 |  | 43.64
Short circuit current (A) （短路电流） | 4.93 | 5.04 |  | 5.19 | 5.33 |  | 5.45
Cell Efficiency (%) （电池效率） | 15% |  | 15.5% | 16% |  | 16.5% | 16.75%
Number of cells (Pcs) （电池数量） | 72(6*12)
Size of module (mm) （太阳能板的尺寸） | 1580×808×35mm
Maximum system voltage (V) （最大系统电压） | 1000V
Temperature coefficients of Isc (%) （短路电流的温度系数） | + 0.1/ ℃
Temperature coefficients of Voc (%)（开路电压的温度系数） | -0.38/ ℃
Temperature coefficients of Pm (%)（最大功率的温度系数） | -0.47/ ℃
Temperature coefficients of Im (%)（最大电流的温度系数） | +0.1/ ℃
Temperature coefficients of Vm (%)（最大电压的温度系数） | -0.38/ ℃
Temperature Range （工作温度范围） | ,-40C------+80C
Surface Maximum Load Capacity（太阳能板表面可以承受的最大压力） | 60m/s(200kg/sq.m)
Allowable Hail Load （冰雹压力测试） | steel ball fall down from 1m height
Weight per piece (kg) （每块太阳能板的重量） | 15
Junction Box Type （连接盒类型） | PV-RH0301( TUV )
Connectors and Cables Type （连接线类型） | With TUV certificate
Length of Cables (mm) （连接线长度） | 900mm
Output tolerance (%) （输出功率公差） | +/-3%
Frame (Material, Corners, etc.) （边框材料） | Aluminum
Standard Test Conditions（标准测试条件） | 1000W/m2 AM1.5 25’C
Warranty （产品质量保证） | 2 years product warranty and 25years 80% of power
FF (%) （填充因子） | ≥72%
Quantity of one 20ft container(20尺货柜的数量) | 272pcs or 288pcs

## 200W-220W
TEM NO 货号 | RHM-200D | RHM-210D |  | RHM-220D
Solar cell(156*156MM) | Mono or Poly | Mono or Poly |  | Mono or Poly
Maximum power (Wp) （最大功率） | 200wp | 210Wp |  | 220wp
Maximum power voltage (V) （最大工作电压） | 27.22 | 27.3 |  | 27.4
Maximum power current (A) （最大工作电流） | 7.35 | 7.7 |  | 8.03
Open circuit voltage (V) （开路电压） | 32.67 | 32.76 |  | 32.88
Short circuit current (A) （短路电流） | 8.08 | 8.46 |  | 8.83
Cell Efficiency (%) （电池效率） | `15.25% |  | 16% | `17%
Number of cells (Pcs) （电池数量） | 54(6*9)
Size of module (mm) （太阳能板的尺寸） | 1450×980×35mm
Maximum system voltage (V) （最大系统电压） | 1000V
Temperature coefficients of Isc (%) （短路电流的温度系数） | + 0.1/ ℃
Temperature coefficients of Voc (%)（开路电压的温度系数） | -0.38/ ℃
Temperature coefficients of Pm (%)（最大功率的温度系数） | -0.47/ ℃
Temperature coefficients of Im (%)（最大电流的温度系数） | +0.1/ ℃
Temperature coefficients of Vm (%)（最大电压的温度系数） | -0.38/ ℃
Temperature Range （工作温度范围） | ,-40C------+80C
Surface Maximum Load Capacity（太阳能板表面可以承受的最大压力） | 60m/s(200kg/sq.m)
Allowable Hail Load （冰雹压力测试） | steel ball fall down from 1m height
Weight per piece (kg) （每块太阳能板的重量） | 17
Junction Box Type （连接盒类型） | PV-RH0301( TUV )
Connectors and Cables Type （连接线类型） | With TUV certificate
Length of Cables (mm) （连接线长度） | 900mm
Output tolerance (%) （输出功率公差） | +/-3%
Frame (Material, Corners, etc.) （边框材料） | Aluminum
Standard Test Conditions（标准测试条件） | 1000W/m2 AM1.5 25’C
Warranty （产品质量保证） | 2 years product warranty and 25years 80% of power
FF (%) （填充因子） | ≥72%
Quantity of one 20ft container(20尺货柜的数量) | 256pcs

## 260W-280W
TEM NO 货号 | RHM-260D | RHM-270D |  | RHM-280D | SA175-72
MONO（单晶） | Mono or Poly | Mono or Poly |  | Mono or Poly | Mono
Maximum power (Wp) （最大功率） | 260Wp | 270Wp |  | 280Wp | 175wp
Maximum power voltage (V) （最大工作电压） | 36 | 36 |  | 36 | 36.15
Maximum power current (A) （最大工作电流） | 7.23 | 7.5 |  | 7.78 | 4.84
Open circuit voltage (V) （开路电压） | 43.2 | 43.2 |  | 43.2 | 43.38
Short circuit current (A) （短路电流） | 7.95 | 8.25 |  | 8.55 | 5.33
Cell Efficiency (%) （电池效率） | 15.5% |  | 16% | 16.5% `
Number of cells (Pcs) （电池数量） | 72(6*12)
Size of module (mm) （太阳能板的尺寸） | 1930×980×50mm
Maximum system voltage (V) （最大系统电压） | 1000V
Temperature coefficients of Isc (%) （短路电流的温度系数） | + 0.1/ ℃
Temperature coefficients of Voc (%)（开路电压的温度系数） | -0.38/ ℃
Temperature coefficients of Pm (%)（最大功率的温度系数） | -0.47/ ℃
Temperature coefficients of Im (%)（最大电流的温度系数） | +0.1/ ℃
Temperature coefficients of Vm (%)（最大电压的温度系数） | -0.38/ ℃
Temperature Range （工作温度范围） | ,-40C------+80C
Surface Maximum Load Capacity（太阳能板表面可以承受的最大压力） | 60m/s(200kg/sq.m)
Allowable Hail Load （冰雹压力测试） | steel ball fall down from 1m height
Weight per piece (kg) （每块太阳能板的重量） | 19
Junction Box Type （连接盒类型） | PV-RH0301( TUV )
Connectors and Cables Type （连接线类型） | With TUV certificate
Length of Cables (mm) （连接线长度） | 900mm
Output tolerance (%) （输出功率公差） | +/-3%
Frame (Material, Corners, etc.) （边框材料） | Aluminum
Standard Test Conditions（标准测试条件） | 1000W/m2 AM1.5 25’C
Warranty （产品质量保证） | 2 years product warranty and 25years 80% of power
FF (%) （填充因子） | ≥72%
Quantity of one 20ft container(20尺货柜的数量) | 225pcs or 240pcs